## Sheet1
ТЕХНИЧЕСКИЕ ХАРАКТЕРИСТИКИ ТКАНЕЙ ПЛИССЕ КОЛЛЕКЦИИ AMIGO
Название | Маркировка (серия) | ценовая категория | Ширина ткани (см) | Прозрачность | Поверхностная плотность (удельный вес, г/м2) | Толщина (мм) | Состав | Содержание ПВХ | Пропитка | Светостойкость | Светоотражающий слой | Огнестойкость | Пригодность для влажных помещений** | Уход / Чистка | Европейский эко-сертификат | Страна происхождения
Краш Перла 15 мм | 401201 | 3 | 230 |  | 106 | 0.4 | 100% Р (полиэстер) | нет | акриловая | 5-7 | [5 empty] | Нидерланды
Креп 15 мм | 401101 | 1 | 230 |  | 86 | 0.16 | 100% Р (полиэстер) | нет | акриловая | 5-7 | нет |  |  |  |  | Нидерланды
Лунд ВО 15 мм | 401301 | 5 | 230 |  | 254 | 0.31 | 100% Р (полиэстер) | нет | акриловая | 5-7 | нет | нет |  |  |  | Нидерланды
Сантана 15 мм | 401125 | 2 | 230 |  | 102 | 0.28 | 100% Р (полиэстер) | нет | акриловая | 5-7 | нет | нет |  |  |  | Нидерланды
Тигрис Перла 15 мм | 401426 | 3 | 230 |  | 113 | 0.22 | 100% Р (полиэстер) | нет | акриловая | 5-7 |  | нет |  |  |  | Нидерланды
Акварель | 400603 | 4 | 225 |  | 75 | 0.14 | 100% Р (полиэстер) | нет | акриловая | 5-7 | нет | нет |  |  |  | Нидерланды
Аллегро | 400626 | 2 | 238 |  | 145 | 0.35 | 100% Р (полиэстер) | нет | акриловая | 5-6 | нет | нет |  |  |  | Германия
Базилик | 400612 | 2 | 200 |  | 150 | 0.23 | 100% Р (полиэстер) | нет |  | 5-6 | нет | нет |  |  |  | Германия
Батик | 400618 | 3 | 235 |  | 185 | 0.38 | 100% Р (полиэстер) | нет | акриловая | 5-6 | нет | нет |  |  |  | Германия
Бланш белый | 400411-0225 | 3 | 235 |  | 110 | 0,55-0,60 | 100% Р (полиэстер) | нет | акриловая | 6 | нет | нет |  |  |  | Германия
Бланш св.бежевый | 400411-2261 | 3 | 230 |  | 110 | 0,55-0,60 | 100% Р (полиэстер) | нет | акриловая | 6 | нет | нет |  |  |  | Германия
Валента | 400632 | 3 | 240 |  | 110 | 0.2 | 100% Р (полиэстер) | нет | акриловая | 6-7 | нет | нет |  |  |  | Германия
Венесуэлла | 400424 | 4 | 225 |  | 112 | 0.31 | 100% Р (полиэстер) | нет | акриловая | 5-7 | нет | нет |  |  |  | Нидерланды
Веранда | 400620 | 3 | 238 |  | 145 | 0.35 | 100% Р (полиэстер) | нет | акриловая | 5-6 | нет | нет |  |  |  | Германия
Виндзор | 400614 | 3 | 200 |  | 115 | 0.2 | 100% Р (полиэстер) | нет | акриловая | 5-6 | нет | нет |  |  |  | Германия
Виола | 400606 | 3 | 235 |  | 95 | 0.29 | 100% Р (полиэстер) | нет |  | 5-6 | нет | нет |  |  |  | Германия
Вита | 400128 | E | 240 |  | 80 | 0.22 | 100% Р (полиэстер) | нет | акриловая | 5-6 | нет | нет |  |  |  | Германия
Девон | 400630 | 3 | 240 |  | 90 | 0.18 | 100% Р (полиэстер) | нет | акриловая | 5-7 | нет | нет |  |  |  | Германия
Дикий Шелк | 400420 | 5 | 200 |  | 120 | 0.44 | 100% Р (полиэстер) | нет | акриловая | 5-6 |  | нет |  |  |  | Германия
Дюна | 400130 | E | 240 |  | 90 | 0.25 | 100% Р (полиэстер) | нет | акриловая | 4-5 | нет | нет | нет |  | нет | Турция
Жемчуг | 400114 | 3 | 230 |  | 125 | 0.2 | 100% Р (полиэстер) | нет |  | 6-7 |  | нет |  |  |  | Германия
Импала | 400506 | 3 | 240 |  | 170 | 0.41 | 100% Р (полиэстер) | нет | акриловая | 6 |  | нет |  |  |  | Германия
Исфахан | 400601 | 4 | 235 |  | 95 | 0.22 | 100% Р (полиэстер) | нет | акриловая | 5-7 | нет | нет |  |  |  | Нидерланды
Йорк | 400404 | 3 | 235 |  | 130 | 0.31 | 100% Р (полиэстер) | нет | акриловая | 5-7 | нет | нет |  |  |  | Германия
Капри | 400109 | 3 | 240 |  | 85 | 0.18 | 100% Р (полиэстер) | нет |  | 5-6 | нет | нет |  |  |  | Германия
Капри Дотс | 400608 | 2 | 240 |  | 85 | 0.18 | 100% Р (полиэстер) | нет |  | 5-6 | нет | нет |  |  |  | Германия
Кент | 400405 | 4 | 235 |  | 85 | 0.28 | 100% Р (полиэстер) | нет | акриловая | 5-7 | нет | нет |  |  |  | Германия
Классик Перла | 400127 | Е | 200 |  | 113 | 0.25 | 100% Р (полиэстер) | нет | акриловая | 5-6 |  | нет |  |  |  | Нидерланды
Клео | 400629 | 3 | 240 |  | 90 | 0.2 | 100% Р (полиэстер) | нет | акриловая | 5-6 | нет | нет |  |  |  | Германия
Краш металл | 400203 | 5 | 225 |  | 108 | 0.45 | 100% Р (полиэстер) | нет | акриловая | 5-7 |  | нет |  |  |  | Нидерланды
Краш перла | 400201 | 3 | 225 |  | 106 | 0.44 | 100% Р (полиэстер) | нет | акриловая | 5-7 | [5 empty] | Нидерланды
Креп | 400101 | 1 | 235 |  | 72 | 0.16 | 100% Р (полиэстер) | нет | акриловая | 5-6 | нет |  |  |  |  | Нидерланды
Креп перла | 400102 | 2 | 235 |  | 94 | 0.17 | 100% Р (полиэстер) | нет | акриловая | 6-7 | [5 empty] | Нидерланды
Лима | 400118 | 2 | 235 |  | 125 | 0.37 | 100% Р (полиэстер) | нет | акриловая | 5-6 | нет | нет |  |  |  | Германия
Метис Перла | 400126 | Е | 200 |  | 113 | 0.25 | 100% Р (полиэстер) | нет | акриловая | 5-6 |  | нет |  |  |  | Нидерланды
Микены | 400409 | 4 | 235 |  | 113 | 0.33 | 100% Р (полиэстер) | нет | акриловая | 5-7 | нет | нет |  |  |  | Германия
Мираж | 400116 | 4 | 225 |  | 120 | 0.25 | 100% Р (полиэстер) | нет | акриловая | 6-7 |  | нет |  |  |  | Германия
Миссури | 400508 | 3 | 230 |  | 163 | 0.32 | 100% Р (полиэстер) | нет | акриловая | 5-7 | нет | нет |  |  |  | Нидерланды
Моно | 400129 | 0 | 200 |  | 110 | 0.21 | 100% Р (полиэстер) | нет | акриловая | 4-5 | нет | нет |  |  |  | Китай
Непал | 400507 | 4 | 230 |  | 170 | 0.35 | 100% Р (полиэстер) | нет | акриловая | 5-7 | нет | нет |  |  |  | Нидерланды
Ниагара | 400402 | 4 | 235 |  | 75 | 0.18 | 100% Р (полиэстер) | нет | акриловая | 5-7 | нет | нет |  |  |  | Нидерланды
Ноктюрн B/O | 400302 | 5 | 230 |  | 260 | 0.33 | 100% Р (полиэстер) | нет | акриловая | 6-7 | нет | нет |  |  |  | Германия
Оксфорд | 400406 | 4 | 205 |  | 115 | 0.2 | 100% Р (полиэстер) | нет | акриловая | 5-7 | нет | нет |  |  |  | Нидерланды
Омбра | 400619 | 3 | 230 |  | 95 | 0.21 | 100% Р (полиэстер) | нет | акриловая | 5-6 | нет | нет |  |  |  | Германия
Опал | 400121 | Е | 200 |  | 120 | 0.25 | 100% Р (полиэстер) | нет | акриловая | 4-5 |  | нет | нет |  | нет | Тайвань
Опера | 400125 | 2 | 238 |  | 145 | 0.35 | 100% Р (полиэстер) | нет | акриловая | 5-6 | нет | нет |  |  |  | Германия
Прато | 400425 | 3 | 240 |  | 145 | 0.24 | 100% Р (полиэстер) | нет | акриловая | 5-6 | нет | нет |  |  |  | Германия
Прима | 400106 | 2 | 230 |  | 95 | 0.21 | 100% Р (полиэстер) | нет | акриловая | 5-6 | нет | нет |  |  |  | Германия
Прима Лайн | 400613 | 3 | 230 |  | 95 | 0.21 | 100% Р (полиэстер) | нет | акриловая | 5-6 | нет | нет |  |  |  | Германия
Примавера | 400617 | 3 | 235 |  | 95 | 0.29 | 100% Р (полиэстер) | нет |  | 5-6 | нет | нет |  |  |  | Германия
Селена | 400105 | 5 | 235 |  | 75 | 0.16 | 100 % Trevira CS (тревира) | нет | акриловая | 5-7 | [5 empty] | Нидерланды
Сето | 400415 | 4 | 215 |  | 90 | 0.17 | 100% Р (полиэстер) | нет | акриловая | 5-6 | нет | нет |  |  |  | Германия
Сето (серебро, золото) | 400415 | 5 | 215 |  | 90 | 0.17 | 100% Р (полиэстер) | нет | акриловая | 5-6 |  | нет | нет |  |  | Германия
Сето Ретро | 400621 | 5 | 215 |  | 100 | 0.2 | 100% Р (полиэстер) | нет | акриловая | 5-6 | нет | нет |  |  |  | Германия
Силкскрин | 400112 | 5 | 240 |  | 155 | 0.4 | 100 % Trevira CS (тревира) | нет | акриловая | 5-6 | нет |  |  |  |  | Германия
Силкскрин алю | 400113 | 5 | 240 |  | 155 | 0.4 | 100 % Trevira CS (тревира) | нет | акриловая | 5-6 |  |  | нет |  |  | Германия
Симфония | 400631 | 3 | 240 |  | 110 | 0.2 | 100% Р (полиэстер) | нет | акриловая | 6-7 | нет | нет |  |  |  | Германия
Скрин Ажур | 400104 | 5 | 235 |  | 80 | 0.17 | 100 % Trevira CS (тревира) | нет | акриловая | 5-7 | [5 empty] | Нидерланды
Соло BO | 400307 | 4 | 230 |  | 219 | 0.23 | 100% Р (полиэстер) | нет | акриловая | 6 | нет | нет |  |  |  | Турция
Тенденс | 400426 | 3 | 225 |  | 120 | 0.28 | 100% Р (полиэстер) | нет | акриловая | 6-7 | нет | нет |  |  |  | Германия
Тигрис Перла | 400426 | 3 | 230 |  | 113 | 0.22 | 100% Р (полиэстер) | нет | акриловая | 5-7 |  | нет |  |  |  | Нидерланды
Тревира Силк | 400123 | 4 | 230 |  | 115 | 0.23 | 100 % Trevira CS (тревира) | нет | акриловая | 5-6 | нет |  |  |  |  | Германия
Челси | 400115 | 2 | 225 |  | 200 | 0.35 | 100 % Trevira CS (тревира) | нет | акриловая | 6-7 | нет |  |  |  |  | Германия
Шарм | 400119 | Е | 200 |  | 90 | 0.22 | 100% Р (полиэстер) | нет | акриловая | 4-5 | нет | нет | нет |  | нет | Тайвань
Шато | 400616 | 3 | 200 |  | 200 | 0.35 | 100 % Trevira CS (тревира) | нет | акриловая | 6-7 | нет |  |  |  |  | Германия
Ямайка | 400120 | 3 | 225 |  | 160 | 0.3 | 100% Р (полиэстер) | нет |  | 5-6 | нет | нет |  |  |  | Германия
Ясмин | 400628 | 4 | 230 |  | 115 | 0.2 | 100% Р (полиэстер) | нет | акриловая | 5-6 | нет | нет |  |  |  | Германия
Креп Перла 32 мм | 403102 | 1 | 225 |  | 90 | 0.15 | 100% Р (полиэстер) | нет | акриловая | 6-7 | [5 empty] | Германия
Непал 32 мм | 403507 | 4 | 225 |  | 170 | 0.35 | 100% Р (полиэстер) | нет | акриловая | 5-7 | нет | нет |  |  |  | Нидерланды
Сантана 32 мм | 403125 | 1 | 225 |  | 102 | 0.28 | 100% Р (полиэстер) | нет | акриловая | 5-7 | нет | нет |  |  |  | Нидерланды
Челси 32 мм | 403115 | 2 | 300 |  | 200 | 0.35 | 100 % Trevira CS (тревира) | нет | акриловая | 6-7 | нет |  |  |  |  | Германия
Ямайка 32 мм | 403520 | 3 | 300 |  | 160 | 0.3 | 100% Р (полиэстер) | нет |  | 5-6 | нет | нет |  |  |  | Германия
Гофре Классик | 408009 | 1 | 300 |  | 170 | 0.19 | 100% Р (полиэстер) | нет | акриловая | 4-6 | нет | нет | нет |  | нет | Китай
Гофре Креп | 408001 | 3 | 220 |  | 180 | 0.14 | 100% Р (полиэстер) | нет | акриловая | 4-5 | нет | нет | нет |  | нет | Тайвань
Гофре Креп Перла | 408007 | 4 | 220 |  | 225 | 0.2 | 100% Р (полиэстер) | нет | акриловая | 4-5 | нет | нет | нет |  | нет | Тайвань
Гофре Папирус ВО | 408003 | 5 | 450 |  | 220 | 0.18 | 100% Р (полиэстер) | нет | акриловая | 5-6 | нет | нет | нет |  |  | Нидерланды
Гофре Перфект | 408008 | 3 | 300 |  | 210 | 0.17 | 100% Р (полиэстер) | нет | акриловая | 4-6 | нет | нет | нет |  | нет | Китай
Гофре Перфект ВО | 408010 | 4 | 300 |  | 285 | 0.2 | 100% Р (полиэстер) | нет | акриловая | 4-6 | нет | нет | нет |  | нет | Китай
Гофре Сатин | 408005 | 3 | 365 |  | 160 | 0.26 | 100% Р (полиэстер) | нет | акриловая | 5-6 | нет | нет | нет |  | нет | Тайвань
Гофре Сатин ВО | 408006 | 5 | 365 |  | 170 | 0.2 | 100% Р (полиэстер) | нет | акриловая | 5-6 | нет | нет | нет |  | нет | Тайвань
Гофре Сатин 45 мм | 408105 | 3 | 365 |  | 160 | 0.37 | 100% Р (полиэстер) | нет | акриловая | 5-6 | нет | нет | нет |  | нет | Тайвань
Гофре Сатин ВО 45 мм | 408106 | 5 | 365 |  | 200 | 0.16 | 100% Р (полиэстер) | нет | акриловая | 5-6 | нет | нет | нет |  | нет | Тайвань